## 工艺要求
1. 全板化金，化金规格：NI:min100u，AU：min2u
2. 阻焊层颜色：蓝色
3. 丝印图形颜色：白
4. 100%电测;使用Normal Tg材料
6. via03/065不做阻焊塞孔处理
7. 板厚1.6mm+/-0.1mm
8. 4层通孔板，via02/04,via03/065
9. PCB stackup见stackup 页
10. 阻抗要求：
普通信号线50欧姆：0.17mm
差分信号线95欧姆：0.14/0.17mm

## Stackup
95ohms
TOP
Bottom